## Sheet1
序号 | 名称 | 规格尺寸 | 图片 | 参数 | 单位 | 数量 | 最高限制单价 | 备注
领导办公室*3
1 | 办公桌 | 1.8*0.9*0.76 |  | 1、基材：中密度纤维板，依据GB/T11718-2021、GB/T17657-2022、GB18580-2017、GB/T39600-2021、GB/T35601-2024、LY/T1926-2020、LY/T2230-2013、LY/T1985-2011、HJ571-2010、GB/T42898-2023标准，外观质量：无分层、鼓泡和碳化，无局部松软，无板边缺损，无油污斑点和异物，无压痕；密度≥0.70g/cm³；含水率≤10%；静曲强度≥30MPa，弹性模量≥3300MPa，内胶合强度≥0.80MPa，吸水厚度膨胀率≤5%，表面胶合强度≥1.50MPa；握螺钉力（板面≥1600N，板边≥900N）；甲醛释放量≤0.025mg/m³；总挥发性有机化合物(TVOC)的释放率≤0.10mg/㎡·h；五氯苯酚未检出；总半挥发性有机化合物(TSVOC)未检出。 2、面材：木皮，依据GB/T13010-2020、LY/T1985-2011、GB/T17657-2022标准；厚度≥0.8mm，单板含水率≤10%，甲醛释放量(干燥器法)≤0.2mg/L，五氯苯酚未检出，表面粗糙度符合要求。 3、封边：实木封边条，依据QB/T4463-2013标准，甲醛释放量≤0.1mg/L，出厂含水率≤10%。 4、胶粘剂：依据GB18583-2008、HJ2541-2016、GB33372-2020、GB/T21604-2022标准；游离甲醛≤0.05g/kg；苯≤0.02g/kg；甲苯+二甲苯≤0.02g/kg；总挥发性有机物≤10g/L；VOC 含量≤2g/L；卤代烃未检出；急性皮肤刺激性/腐蚀性试验：无刺激性。 5、油漆：依据GB18581-2020、JC/T 1074-2021、GB/T 23997-2009、GB/T 21604-2022、HJ/T 414-2007、GB/T 42898-2023标准；VOC含量≤20g/L；苯含量≤0.05%；卤代烃总和含量≤0.01%；总铅(Pb)含量未检出；乙二醇醚及醚酯总和含量未检出；可溶性重金属含量(限色漆、腻子和醇酸清漆)：镉(Cd)含量、镉(Cd)含量、汞(Hg)含量均未检出；耐冲击性：涂膜无脱落、无开裂；附着力(划格间距2mm)≤1级；耐磨性(750g/500r)≤0.050g；急性皮肤刺激性/腐蚀性试验：无刺激性；涂料中有害物质限量要求（甲苯+二甲苯+乙苯质量分数）未检出；甲醛净化效率≥90%；总半挥发性有机化合物(TSVOC)未检出。 6、导轨：依据GB/T 3325-2024、QB/T 2454-2013、QB/T 3827-1999、QB/T 3832-1999、GB/T 10125-2021、GB/T 30789.1-2015、GB/T 24195-2009、GB/T 6461-2002标准；喷漆（塑）涂层应无漏喷、锈蚀、脱色、掉色等；应光滑均匀，色泽一致，应无流挂、疙瘩、皱皮、飞漆等；垂直向下静载荷（过载）：≥300N，10次检测合格；水平侧向静载荷（过载）：≥150N，水平各5次检测合格；抽屉导轨组件底部变形（功能）检测合格；垂直向下静载荷（功能）：≥200N，10次检测合格；水平侧向静载荷（功能）≥100N，水平各5次检测合格；拉出安全性（功能）检测合格；猛关或猛开（功能）检测合格；操作力（功能）检测合格；耐久性（功能）≥10万次检测合格；下沉量（功能）≤3%检测合格；乙酸盐雾试验（ASS）连续喷雾≥490h，金属涂层耐腐蚀等级≥9级；人造气氛腐蚀试验（盐雾试验）：铜加速乙酸盐雾（CASS）试验周期≥100h，起泡：起泡等级≤1（S1）、生锈：生锈等级≤Ri1、开裂：开裂等级≤1（S1）、剥落：剥落等级≤1（S1）；酸性盐雾、“干燥”和“湿润”条件下的循环加速腐蚀试验（方法A，≥12个循环）：外观无变化，保护评级(Rp)≥9级，外观评级(RA)≥9级。 7、铰链：依据QB/T 2189-2013、GB/T 3325-2024、QB/T 3832-1999、QB/T 3827-1999、GB/T 24195-2009、GB/T 6461-2002 标准，外观性能-金属件：喷漆（塑）涂层应无漏喷、锈蚀、脱色、掉色等，应光滑均匀，色泽一致，应无流挂、疙瘩、皱皮、飞漆等；垂直静载荷（过载）：≥30kg，10次检测合格；水平静载荷（过载）：≥70N，10次检测合格；垂直静载荷（功能）：≥20kg，10次检测合格；水平静载荷（功能）：≥40N，10次；耐久性（功能）≥10万次检测合格；下沉量（功能）≤1.8mm；乙酸盐雾试验（ASS）连续喷雾≥490h，金属涂层耐腐蚀等级≥9级；酸性盐雾、“干燥”和“湿润”条件下的循环加速腐蚀试验（方法A，≥12个循环）：外观无变化，保护评级(Rp)≥9级，外观评级(RA)≥9级。 8、锁具：依据GB/T 3325-2024、QB/T 1621-2015、GB/T 10125-2021标准；外观性能-金属件：电镀件、喷漆（塑）涂层检测合格；保密度：弹子锁钥匙不同牙花数≥250种，弹子锁互开率≤0.250%；牢固度：锁头固定连接静拉力无松动，弹子锁使用寿命≥10000次，无损；弹子锁钥匙拔出静拉力≤5N，钥匙开启扭矩≤0.35N·m；外观质量：电镀件耐腐蚀≥9级；人造气氛腐蚀试验（盐雾试验）：铜加速乙酸盐雾（CASS）试验周期≥100h，起泡：起泡等级≤1（S1）、生锈：生锈等级≤Ri1、开裂：开裂等级≤1（S1）、剥落：剥落等级≤1（S1）。 | 张 | 3 | 1450
2 | 书柜 | 0.45*0.4*2 |  | 1、基材：中密度纤维板，依据GB/T11718-2021、GB/T17657-2022、GB18580-2017、GB/T39600-2021、GB/T35601-2024、LY/T1926-2020、LY/T2230-2013、LY/T1985-2011、HJ571-2010、GB/T42898-2023标准，外观质量：无分层、鼓泡和碳化，无局部松软，无板边缺损，无油污斑点和异物，无压痕；密度≥0.70g/cm³；含水率≤10%；静曲强度≥30MPa，弹性模量≥3300MPa，内胶合强度≥0.80MPa，吸水厚度膨胀率≤5%，表面胶合强度≥1.50MPa；握螺钉力（板面≥1600N，板边≥900N）；甲醛释放量≤0.025mg/m³；总挥发性有机化合物(TVOC)的释放率≤0.10mg/㎡·h；五氯苯酚未检出；总半挥发性有机化合物(TSVOC)未检出。 2、面材：木皮，依据GB/T13010-2020、LY/T1985-2011、GB/T17657-2022标准；厚度≥0.8mm，单板含水率≤10%，甲醛释放量(干燥器法)≤0.2mg/L，五氯苯酚未检出，表面粗糙度符合要求。 3、封边：实木封边条，依据QB/T4463-2013标准，甲醛释放量≤0.1mg/L，出厂含水率≤10%。 4、胶粘剂：依据GB18583-2008、HJ2541-2016、GB33372-2020、GB/T21604-2022标准；游离甲醛≤0.05g/kg；苯≤0.02g/kg；甲苯+二甲苯≤0.02g/kg；总挥发性有机物≤10g/L；VOC 含量≤2g/L；卤代烃未检出；急性皮肤刺激性/腐蚀性试验：无刺激性。 5、油漆：依据GB18581-2020、JC/T 1074-2021、GB/T 23997-2009、GB/T 21604-2022、HJ/T 414-2007、GB/T 42898-2023标准；VOC含量≤20g/L；苯含量≤0.05%；卤代烃总和含量≤0.01%；总铅(Pb)含量未检出；乙二醇醚及醚酯总和含量未检出；可溶性重金属含量(限色漆、腻子和醇酸清漆)：镉(Cd)含量、镉(Cd)含量、汞(Hg)含量均未检出；耐冲击性：涂膜无脱落、无开裂；附着力(划格间距2mm)≤1级；耐磨性(750g/500r)≤0.050g；急性皮肤刺激性/腐蚀性试验：无刺激性；涂料中有害物质限量要求（甲苯+二甲苯+乙苯质量分数）未检出；甲醛净化效率≥90%；总半挥发性有机化合物(TSVOC)未检出。 6、三合一连接件：依据GB/T28203-2011、QB/T3826-1999、QB/T3832-1999、GB/T24195-2009、GB/T6461-2002标准；主要尺寸及角度：连接件尺寸、锁紧角度符合要求；金属件外观符合要求；金属漆膜耐腐蚀符合要求，金属镀层抗盐雾无锈点；三合一偏心连接件偏心体抗压强度≥320N；三合一偏心连接件预埋螺母抗拉强度≥730N；三合一偏心连接件中连接螺杆螺纹与预埋螺母的抗拉强度≥1000N；三合一偏心连接件中偏心体与连接螺杆的扭矩≥10N·m；中性盐雾试验≥290h，（镀）涂层对基体的保护等级≥9级，(镀)涂层本身的耐腐蚀等级≥9级；酸性盐雾、“干燥”和“湿润”条件下的循环加速腐蚀试验（方法A，≥12个循环）：外观无变化，保护评级(Rp)≥9级，外观评级(RA)≥9级。 | 门 | 9 | 800
3 | 牛皮转椅 | 常规 |  | 1、面料：牛皮，依据GB/T 16799-2018、GB 20400-2006、GB/T 19942-2019、GB/T 38401-2019、GB/T 38405-2019 、GB/T 38408-2019 、QB/T 2720-2018、SN/T 5319-2021标准；感官要求合格，摩擦色牢度（干擦（500次）：沾色≥4级、变色≥4级，湿擦（250次）：沾色≥4级、变色≥4级，碱性汗液（80次）：沾色≥4级、变色≥4级），涂层粘着牢度≥4.5N/10mm，耐磨性（CS-10，500g，500r）无明显损伤、剥落，撕裂力≥80N，禁用偶氮染料未检出，游离甲醛未检出，可萃取的重金属（铅未检出、镉未检出），可分解有害芳香胺染料未检出，皮革和毛皮中短链氯化石蜡未检出，氧化铬未检出，皮革中多氯联苯未检出，N，N-二甲基甲酰胺未检出，材质鉴别为牛皮革。 2、海绵：阻燃海绵，依据GB/T10802-2023、GB/T9640-2008、QB/T2280-2016、GB/T6344-2008、GB/T6343-2009、GB17927-2024、GB/T37866-2019、GB8624-2012、GB6675.4-2014、QB/T2080-2018标准，电器、家具制品用泡沫塑料燃烧性能等级 B1级：单位面积热释放速率峰值≤250kW/㎡，平均燃烧时间≤15s，平均燃烧高度≤60mm；环境属性-苯类未检出，增塑剂未检出；可迁移元素（铅、汞）未检出；40%压陷硬度最大损失率≤20%；阻燃性能安全技术要求：阻燃Ⅰ级符合要求；软质聚氨酯泡沫塑料-密度≥40kg/m³；甲醛释放量≤0.015mg/㎡·h；外观（色泽、气孔、裂缝、污渍）均符合要求；回弹率≥50%，75%压缩永久变形≤3.5%，拉伸强度≥180kPa，断裂伸长率≥130%，撕裂强度≥4.5N/cm，干热老化后拉伸强度≥160kPa，湿热老化后拉伸强度≥160kPa。 3、椅背：曲木板，依据GB/T 44689-2024 、GB/T 35601-2024 、GB/T 17657-2022标准；甲醛释放量(干燥器法)≤0.2mg/L，苯未检出，甲苯未检出，二甲苯未检出，总挥发性有机化合物（TVOC）未检出，气味等级≤1级。 4、扶手：实木扶手，依据GB/T 3324-2024 、GB/T 35607-2024标准；木材含水率≤13%；外观要求-木材：贯通裂缝检测合格；外观要求-漆膜检测合格；漆膜附着力不低于2级，漆膜耐磨性不低于2级，漆膜抗冲击不低于2级；可接触的实木部件中五氯苯酚（PCP）未检出。 5、油漆：依据GB18581-2020、JC/T 1074-2021、GB/T 23997-2009、GB/T 21604-2022、HJ/T 414-2007、GB/T 42898-2023标准；VOC含量≤20g/L；苯含量≤0.05%；卤代烃总和含量≤0.01%；总铅(Pb)含量未检出；乙二醇醚及醚酯总和含量未检出；可溶性重金属含量(限色漆、腻子和醇酸清漆)：镉(Cd)含量、镉(Cd)含量、汞(Hg)含量均未检出；耐冲击性：涂膜无脱落、无开裂；附着力(划格间距2mm)≤1级；耐磨性(750g/500r)≤0.050g；急性皮肤刺激性/腐蚀性试验：无刺激性；涂料中有害物质限量要求（甲苯+二甲苯+乙苯质量分数）未检出；甲醛净化效率≥90%；总半挥发性有机化合物(TSVOC)未检出。 6、气压棒：依据GB/T 29525-2013、GB/T 10125-2021、GB/T 30789.1-2015 、GB/T 30789.2-2014 、GB/T 30789.3-2014 、GB/T 30789.4-2015、GB/T 30789.5-2015标准；尺寸及外观质量检测合格；启动力Fo≤550N；伸展速度≤120mm/s；密封性能：气弹簧锁定在任意位置，经72h常温储存后，活塞杆不应产生位移；强度性能-抗压强度：气弹簧经轴向载荷1300N负载验证冲击一次后，力特性不变；强度性能-侧拉强度：静态拉背符合要求，拉背冲击符合要求；强度性能-抗拉强度符合要求；耐高低温性能：气弹簧经-30℃和60℃高低温储存后，公称力Fₐ衰减量≤3%；安全性-循环寿命：经高低温性能试验后的气弹簧，再经10万次循环寿命（当行程≤60mm时，按实际行程；当行程＞60mm时，按60mm行程）试验后，公称力Fₐ的总衰减量≤13％；人造气氛腐蚀试验（盐雾试验）：铜加速乙酸盐雾（CASS）试验周期≥100h，起泡：起泡等级≤1（S1）、生锈：生锈等级≤Ri1、开裂：开裂等级≤1（S1）、剥落：剥落等级≤1（S1）。 7、脚架：采用优质五星脚架，坚实耐用。 8、万向脚轮：依据QB/T 4765-2014 、SN/T 3814-2014 、SN/T 2249-2023 标准；外观：脚轮的轮面应光洁，不应有裂纹、伤痕、毛边等缺陷；金属件的表面应光滑平整，应无锈蚀、毛刺刃口、露底等缺陷；装配：转动零部件应转动灵活，应无卡滞及松脱现象；脚轮零部件之间应装配牢固，轮轴不应随车轮转动；抗冲击性符合要求；滚动阻力符合要求；旋转阻力符合要求；静载荷符合要求；短链氯化石蜡未检出；34种增塑剂均未检出。 | 把 | 3 | 540
4 | 沙发 | 常规 |  | 1、面料：西皮，依据QB/T 4045-2010、GB/T 19942-2019、GB/T 38402-2019、SN/T 5319-2021、GB/T 38401-2019、GB/T 16799-2018标准，pH≤8，甲醛释放量未检出，重金属总量（铅、镉）未检出，可裂解出致癌芳香胺的偶氮染料未检出，色牢度（沾色）：耐水≥4级，耐酸汗液≥4级，耐碱汗液≥4级；无异常气味，皮革和毛皮中六价铬含量未检出，N，N-二甲基甲酰胺含量未检出；耐磨性（CS-10，500g，500r）无明显损伤、剥落；禁用偶氮染料未检出。 2、海绵：阻燃海绵，依据GB/T10802-2023、GB/T9640-2008、QB/T2280-2016、GB/T6344-2008、GB/T6343-2009、GB17927-2024、GB/T37866-2019、GB8624-2012、GB6675.4-2014、QB/T2080-2018标准，电器、家具制品用泡沫塑料燃烧性能等级 B1级：单位面积热释放速率峰值≤250kW/㎡，平均燃烧时间≤15s，平均燃烧高度≤60mm；环境属性-苯类未检出，增塑剂未检出；可迁移元素（铅、汞）未检出；40%压陷硬度最大损失率≤20%；阻燃性能安全技术要求：阻燃Ⅰ级符合要求；软质聚氨酯泡沫塑料-密度≥40kg/m³；甲醛释放量≤0.015mg/㎡·h；外观（色泽、气孔、裂缝、污渍）均符合要求；回弹率≥50%，75%压缩永久变形≤3.5%，拉伸强度≥180kPa，断裂伸长率≥130%，撕裂强度≥4.5N/cm，干热老化后拉伸强度≥160kPa，湿热老化后拉伸强度≥160kPa。 3、框架：实木，依据GB/T3324-2024、GB/T1927.9-2021、GB/T1927.4-2021、GB/T1927.10-2021、GB/T1927.19-2021、GB/T17657-2022标准，外观要求：无贯通裂缝、木家具中不应有虫蛀现象、外表应无腐朽材，内表轻微腐朽面积≤零件面积的 20%、外表和存放物品部位用材应无树脂囊；甲醛释放量（干燥器法）未检出，含水率≤10%，抗弯强度≥80MPa，抗弯弹性模量≥7000MPa，硬度≥5000N。 4、绷带：依据GB 18401-2010 标准；甲醛含量未检出，染色牢度-耐碱汗渍色牢度≥4级；染色牢度-耐干摩擦色牢度≥4级。 5、弹簧：依据GB/T3325-2024、QB/T3832-1999、QB/T3828-1999、GB/T24195-2009、GB/T6461-2002标准；外观性能（金属件-电镀件）：应无露底、毛刺、镀层脱落、锈蚀等，应无起泡、烧焦无光泽(整体异色)、针孔、裂纹、斑点等；铜盐加速乙酸盐雾试验连续喷雾≥290h：(镀)涂层对基体的保护等级≥9级，(镀)涂层本身的耐腐蚀等级≥9级；酸性盐雾、“干燥”和“湿润”条件下的循环加速腐蚀试验（方法A，≥12个循环）：外观无变化，保护评级(Rp)≥9级，外观评级(RA)≥9级。 | 套 | 3 | 1400
5 | 茶水柜 | 0.8*0.4*0.8 |  | 1、基材：中密度纤维板，依据GB/T11718-2021、GB/T17657-2022、GB18580-2017、GB/T39600-2021、GB/T35601-2024、LY/T1926-2020、LY/T2230-2013、LY/T1985-2011、HJ571-2010、GB/T42898-2023标准，外观质量：无分层、鼓泡和碳化，无局部松软，无板边缺损，无油污斑点和异物，无压痕；密度≥0.70g/cm³；含水率≤10%；静曲强度≥30MPa，弹性模量≥3300MPa，内胶合强度≥0.80MPa，吸水厚度膨胀率≤5%，表面胶合强度≥1.50MPa；握螺钉力（板面≥1600N，板边≥900N）；甲醛释放量≤0.025mg/m³；总挥发性有机化合物(TVOC)的释放率≤0.10mg/㎡·h；五氯苯酚未检出；总半挥发性有机化合物(TSVOC)未检出。 2、面材：木皮，依据GB/T13010-2020、LY/T1985-2011、GB/T17657-2022标准；厚度≥0.8mm，单板含水率≤10%，甲醛释放量(干燥器法)≤0.2mg/L，五氯苯酚未检出，表面粗糙度符合要求。 3、封边：实木封边条，依据QB/T4463-2013标准，甲醛释放量≤0.1mg/L，出厂含水率≤10%。 4、胶粘剂：依据GB18583-2008、HJ2541-2016、GB33372-2020、GB/T21604-2022标准；游离甲醛≤0.05g/kg；苯≤0.02g/kg；甲苯+二甲苯≤0.02g/kg；总挥发性有机物≤10g/L；VOC 含量≤2g/L；卤代烃未检出；急性皮肤刺激性/腐蚀性试验：无刺激性。 5、油漆：依据GB18581-2020、JC/T 1074-2021、GB/T 23997-2009、GB/T 21604-2022、HJ/T 414-2007、GB/T 42898-2023标准；VOC含量≤20g/L；苯含量≤0.05%；卤代烃总和含量≤0.01%；总铅(Pb)含量未检出；乙二醇醚及醚酯总和含量未检出；可溶性重金属含量(限色漆、腻子和醇酸清漆)：镉(Cd)含量、镉(Cd)含量、汞(Hg)含量均未检出；耐冲击性：涂膜无脱落、无开裂；附着力(划格间距2mm)≤1级；耐磨性(750g/500r)≤0.050g；急性皮肤刺激性/腐蚀性试验：无刺激性；涂料中有害物质限量要求（甲苯+二甲苯+乙苯质量分数）未检出；甲醛净化效率≥90%；总半挥发性有机化合物(TSVOC)未检出。 6、三合一连接件：依据GB/T28203-2011、QB/T3826-1999、QB/T3832-1999、GB/T24195-2009、GB/T6461-2002标准；主要尺寸及角度：连接件尺寸、锁紧角度符合要求；金属件外观符合要求；金属漆膜耐腐蚀符合要求，金属镀层抗盐雾无锈点；三合一偏心连接件偏心体抗压强度≥320N；三合一偏心连接件预埋螺母抗拉强度≥730N；三合一偏心连接件中连接螺杆螺纹与预埋螺母的抗拉强度≥1000N；三合一偏心连接件中偏心体与连接螺杆的扭矩≥10N·m；中性盐雾试验≥290h，（镀）涂层对基体的保护等级≥9级，(镀)涂层本身的耐腐蚀等级≥9级；酸性盐雾、“干燥”和“湿润”条件下的循环加速腐蚀试验（方法A，≥12个循环）：外观无变化，保护评级(Rp)≥9级，外观评级(RA)≥9级。 | 组 | 3 | 790
6 | 茶几 | 1.2*0.6 |  | 1、基材：中密度纤维板，依据GB/T11718-2021、GB/T17657-2022、GB18580-2017、GB/T39600-2021、GB/T35601-2024、LY/T1926-2020、LY/T2230-2013、LY/T1985-2011、HJ571-2010、GB/T42898-2023标准，外观质量：无分层、鼓泡和碳化，无局部松软，无板边缺损，无油污斑点和异物，无压痕；密度≥0.70g/cm³；含水率≤10%；静曲强度≥30MPa，弹性模量≥3300MPa，内胶合强度≥0.80MPa，吸水厚度膨胀率≤5%，表面胶合强度≥1.50MPa；握螺钉力（板面≥1600N，板边≥900N）；甲醛释放量≤0.025mg/m³；总挥发性有机化合物(TVOC)的释放率≤0.10mg/㎡·h；五氯苯酚未检出；总半挥发性有机化合物(TSVOC)未检出。 2、面材：木皮，依据GB/T13010-2020、LY/T1985-2011、GB/T17657-2022标准；厚度≥0.8mm，单板含水率≤10%，甲醛释放量(干燥器法)≤0.2mg/L，五氯苯酚未检出，表面粗糙度符合要求。 3、封边：实木封边条，依据QB/T4463-2013标准，甲醛释放量≤0.1mg/L，出厂含水率≤10%。 4、胶粘剂：依据GB18583-2008、HJ2541-2016、GB33372-2020、GB/T21604-2022标准；游离甲醛≤0.05g/kg；苯≤0.02g/kg；甲苯+二甲苯≤0.02g/kg；总挥发性有机物≤10g/L；VOC 含量≤2g/L；卤代烃未检出；急性皮肤刺激性/腐蚀性试验：无刺激性。 5、油漆：依据GB18581-2020、JC/T 1074-2021、GB/T 23997-2009、GB/T 21604-2022、HJ/T 414-2007、GB/T 42898-2023标准；VOC含量≤20g/L；苯含量≤0.05%；卤代烃总和含量≤0.01%；总铅(Pb)含量未检出；乙二醇醚及醚酯总和含量未检出；可溶性重金属含量(限色漆、腻子和醇酸清漆)：镉(Cd)含量、镉(Cd)含量、汞(Hg)含量均未检出；耐冲击性：涂膜无脱落、无开裂；附着力(划格间距2mm)≤1级；耐磨性(750g/500r)≤0.050g；急性皮肤刺激性/腐蚀性试验：无刺激性；涂料中有害物质限量要求（甲苯+二甲苯+乙苯质量分数）未检出；甲醛净化效率≥90%；总半挥发性有机化合物(TSVOC)未检出。 6、三合一连接件：依据GB/T28203-2011、QB/T3826-1999、QB/T3832-1999、GB/T24195-2009、GB/T6461-2002标准；主要尺寸及角度：连接件尺寸、锁紧角度符合要求；金属件外观符合要求；金属漆膜耐腐蚀符合要求，金属镀层抗盐雾无锈点；三合一偏心连接件偏心体抗压强度≥320N；三合一偏心连接件预埋螺母抗拉强度≥730N；三合一偏心连接件中连接螺杆螺纹与预埋螺母的抗拉强度≥1000N；三合一偏心连接件中偏心体与连接螺杆的扭矩≥10N·m；中性盐雾试验≥290h，（镀）涂层对基体的保护等级≥9级，(镀)涂层本身的耐腐蚀等级≥9级；酸性盐雾、“干燥”和“湿润”条件下的循环加速腐蚀试验（方法A，≥12个循环）：外观无变化，保护评级(Rp)≥9级，外观评级(RA)≥9级。 | 个 | 3 | 590
7 | 办公椅 | 常规 |  | "1、面料：西皮，经液态浸色及防潮、防污等工艺处理，皮面柔软舒适，光泽持久。符合GB/T 16799-2018、QB/T 22889-2021标准；其涂层厚度≥20μm；感官要求检测合格；摩擦色牢度：干擦（500次）≥4级，湿擦（250次）≥4级，碱性汗液（80次）≥4级；涂层粘着牢度≥3.0N/10mm，耐折牢度（50000次）无裂纹，耐磨性（CS-10，500g，500r）无明显损伤、剥落；撕裂力≥35N，气味≤2级；游离甲醛未检出，挥发性有机物（VOC）未检出，可萃取重金属：铅未检出、镉未检出；禁用偶氮染料未检出。 2、海绵：采用优质阻燃海绵，表面有防腐化和防变型保护膜，防破碎、抗氧化，软硬适中，回弹性能好，抗变形能力强，根椐人体工程学原理设计，坐感舒适。符合 GB/T 10802-2006、GB/T 6343-2009、GB 20286-2006、GB 17927.1-2011标准；其感官要求检测合格；75%压缩永久变形≤4%，回弹率≥50%；拉伸强度≥160KPa；伸长率≥130%；撕裂强度≥4.5N/cm；干热老化后拉伸强度≥160KPa；湿热老化后拉伸强度≥160KPa；甲醛释放量≤0.015mg/㎡ h；抗引燃特性-阴燃的香烟：未观察到试样表面或内部出现任何续燃、阴燃现象，评定该试样为阻燃Ⅰ级，通过香烟抗引燃特性试验；燃烧性能：阻燃性能等级检测合格；恒定负荷反复压陷疲劳性能：8万次，恒定负荷反复压陷疲劳后40%硬度损失值≤20%。 3、框架：采用优质实木方，经过防虫、防腐特殊处理，确保坚固可靠，长期使用不松动、不腐朽。符合GB/T 3324-2017、GB 18584-2001标准；木材含水率≤10%，甲醛释放量≤0.05mg/L。 4、油漆：采用优质环保净味油漆，经过五底三面油漆工艺，保证产品光泽、平整、纹理清晰、环保，色泽效果持久平整。符合GB 18581-2020、GB/T 23997-2009标准；其VOC含量≤20g/L；苯含量、卤代烃总和含量、乙二醇醚及醚酯总和含量、总铅含量、可溶性重金属含量（镉、铬、汞）、甲醛含量均未检出；附着力≤1级；耐磨性（750g，500r）≤0.050g；耐冲击性：涂膜无脱落、无开裂。 5、绷带：采用优质绷带，每根绷带均保持挺直、间隔均匀，承重强度高，舒适性好。符合GB 18401-2010标准，甲醛未检出。 6、五金件：采用优质蛇形弹簧，符合QB/T 3828-1999、GB/T 6461-2002标准，铜盐加速乙酸盐雾试验（CASS）连续喷雾≥300h，其保护评价（RP）≥10级，外观评级（RA）≥10级（VS），性能评级（RP/RA）：10/10。" | 把 | 6 | 290
8
9
10 | 办公桌 | 1.4*0.7*0.76 |  | 1、基材：中密度纤维板，依据GB/T11718-2021、GB/T17657-2022、GB18580-2017、GB/T39600-2021、GB/T35601-2024、LY/T1926-2020、LY/T2230-2013、LY/T1985-2011、HJ571-2010、GB/T42898-2023标准，外观质量：无分层、鼓泡和碳化，无局部松软，无板边缺损，无油污斑点和异物，无压痕；密度≥0.70g/cm³；含水率≤10%；静曲强度≥30MPa，弹性模量≥3300MPa，内胶合强度≥0.80MPa，吸水厚度膨胀率≤5%，表面胶合强度≥1.50MPa；握螺钉力（板面≥1600N，板边≥900N）；甲醛释放量≤0.025mg/m³；总挥发性有机化合物(TVOC)的释放率≤0.10mg/㎡·h；五氯苯酚未检出；总半挥发性有机化合物(TSVOC)未检出。 2、面材：木皮，依据GB/T13010-2020、LY/T1985-2011、GB/T17657-2022标准；厚度≥0.8mm，单板含水率≤10%，甲醛释放量(干燥器法)≤0.2mg/L，五氯苯酚未检出，表面粗糙度符合要求。 3、封边：实木封边条，依据QB/T4463-2013标准，甲醛释放量≤0.1mg/L，出厂含水率≤10%。 4、胶粘剂：依据GB18583-2008、HJ2541-2016、GB33372-2020、GB/T21604-2022标准；游离甲醛≤0.05g/kg；苯≤0.02g/kg；甲苯+二甲苯≤0.02g/kg；总挥发性有机物≤10g/L；VOC 含量≤2g/L；卤代烃未检出；急性皮肤刺激性/腐蚀性试验：无刺激性。 5、油漆：依据GB18581-2020、JC/T 1074-2021、GB/T 23997-2009、GB/T 21604-2022、HJ/T 414-2007、GB/T 42898-2023标准；VOC含量≤20g/L；苯含量≤0.05%；卤代烃总和含量≤0.01%；总铅(Pb)含量未检出；乙二醇醚及醚酯总和含量未检出；可溶性重金属含量(限色漆、腻子和醇酸清漆)：镉(Cd)含量、镉(Cd)含量、汞(Hg)含量均未检出；耐冲击性：涂膜无脱落、无开裂；附着力(划格间距2mm)≤1级；耐磨性(750g/500r)≤0.050g；急性皮肤刺激性/腐蚀性试验：无刺激性；涂料中有害物质限量要求（甲苯+二甲苯+乙苯质量分数）未检出；甲醛净化效率≥90%；总半挥发性有机化合物(TSVOC)未检出。 6、导轨：依据GB/T 3325-2024、QB/T 2454-2013、QB/T 3827-1999、QB/T 3832-1999、GB/T 10125-2021、GB/T 30789.1-2015、GB/T 24195-2009、GB/T 6461-2002标准；喷漆（塑）涂层应无漏喷、锈蚀、脱色、掉色等；应光滑均匀，色泽一致，应无流挂、疙瘩、皱皮、飞漆等；垂直向下静载荷（过载）：≥300N，10次检测合格；水平侧向静载荷（过载）：≥150N，水平各5次检测合格；抽屉导轨组件底部变形（功能）检测合格；垂直向下静载荷（功能）：≥200N，10次检测合格；水平侧向静载荷（功能）≥100N，水平各5次检测合格；拉出安全性（功能）检测合格；猛关或猛开（功能）检测合格；操作力（功能）检测合格；耐久性（功能）≥10万次检测合格；下沉量（功能）≤3%检测合格；乙酸盐雾试验（ASS）连续喷雾≥490h，金属涂层耐腐蚀等级≥9级；人造气氛腐蚀试验（盐雾试验）：铜加速乙酸盐雾（CASS）试验周期≥100h，起泡：起泡等级≤1（S1）、生锈：生锈等级≤Ri1、开裂：开裂等级≤1（S1）、剥落：剥落等级≤1（S1）；酸性盐雾、“干燥”和“湿润”条件下的循环加速腐蚀试验（方法A，≥12个循环）：外观无变化，保护评级(Rp)≥9级，外观评级(RA)≥9级。 7、铰链：依据QB/T 2189-2013、GB/T 3325-2024、QB/T 3832-1999、QB/T 3827-1999、GB/T 24195-2009、GB/T 6461-2002 标准，外观性能-金属件：喷漆（塑）涂层应无漏喷、锈蚀、脱色、掉色等，应光滑均匀，色泽一致，应无流挂、疙瘩、皱皮、飞漆等；垂直静载荷（过载）：≥30kg，10次检测合格；水平静载荷（过载）：≥70N，10次检测合格；垂直静载荷（功能）：≥20kg，10次检测合格；水平静载荷（功能）：≥40N，10次；耐久性（功能）≥10万次检测合格；下沉量（功能）≤1.8mm；乙酸盐雾试验（ASS）连续喷雾≥490h，金属涂层耐腐蚀等级≥9级；酸性盐雾、“干燥”和“湿润”条件下的循环加速腐蚀试验（方法A，≥12个循环）：外观无变化，保护评级(Rp)≥9级，外观评级(RA)≥9级。 8、锁具：依据GB/T 3325-2024、QB/T 1621-2015、GB/T 10125-2021标准；外观性能-金属件：电镀件、喷漆（塑）涂层检测合格；保密度：弹子锁钥匙不同牙花数≥250种，弹子锁互开率≤0.250%；牢固度：锁头固定连接静拉力无松动，弹子锁使用寿命≥10000次，无损；弹子锁钥匙拔出静拉力≤5N，钥匙开启扭矩≤0.35N·m；外观质量：电镀件耐腐蚀≥9级；人造气氛腐蚀试验（盐雾试验）：铜加速乙酸盐雾（CASS）试验周期≥100h，起泡：起泡等级≤1（S1）、生锈：生锈等级≤Ri1、开裂：开裂等级≤1（S1）、剥落：剥落等级≤1（S1）。 | 张 | 11 | 1300
11 |  | 1.4*0.7*0.76 |  | 1、基材：刨花板，依据GB/T4897-2015、GB/T17657-2022、GB18580-2017、GB/T39600-2021、GB/T35601-2024、LY/T2230-2013、LY/T1985-2011、LY/T1926-2020、HJ571-2010、GB/T42898-2023标准，外观质量符合要求，密度≥0.70g/cm³；含水率≤10%；静曲强度≥20MPa，弹性模量≥3000MPa，表面胶合强度≥1.50MPa；内胶合强度≥0.60MPa，2h 吸水厚度膨胀率≤5%，握螺钉力（板面≥1500N，板边≥900N）；甲醛释放量≤0.025mg/m³；总挥发性有机化合物(TVOC)的释放率≤0.10mg/㎡·h；五氯苯酚未检出；总半挥发性有机化合物(TSVOC)未检出。 2、面材：三聚氰胺纸，依据GB/T28995-2022、GB/T40493-2021标准，耐磨转数≥9000r，浸胶量：150%-250%，挥发物含量：5.5%-9.5%，预固化度：20%-70%，甲醛释放量≤0.2mg/L，重金属元素含量：铅未检出、镉未检出、铬未检出、汞未检出。 3、封边：PVC封边条，依据QB/T4463-2013、SN/T3814-2014、GB/T43355-2023标准；短链氯化石蜡含量未检出，抗病毒活性率≥99.00%；外观：表面应无皱纹、裂纹、折痕、暗条痕、染色线、刀线、油渍、污点、黑斑、粘胶和杂质，无明显的气泡、针孔、划痕、波纹等瑕疵，表面应光滑，花纹应清晰、均匀，无漏印。压纹(压花)表面应有统一的花式。且压纹应清晰、均匀；耐干热性符合要求，耐磨性符合要求，耐开裂性(耐龟裂性)≥2级，耐老化性符合要求，耐冷热循环符合要求，耐光色牢度（灰色样卡）≥4 级；甲醛释放量未检出，氯乙烯单体未检出，可迁移元素(可溶性重金属)：铅、镉、铬、汞、砷、钡、锑、硒均未检出；邻苯二甲酸酯(DBP、BBP、DEHP、DNOP、DINP和 DIDP)的总量未检出；多溴联苯(PBB)未检出；多溴联苯醚(PBDE)未检出。 4、热熔胶：依据GB18583-2008、HJ2541-2016、GB/T42898-2023、GB/T21604-2022标准；游离甲醛≤0.05g/kg；苯≤0.02g/kg；甲苯+乙苯+二甲苯≤0.02g/kg；卤代烃未检出；总挥发性有机物（TSVOC）≤10g/L；急性皮肤刺激性/腐蚀性试验：无刺激性。 5、三合一连接件：依据GB/T28203-2011、QB/T3826-1999、QB/T3832-1999、GB/T24195-2009、GB/T6461-2002标准；主要尺寸及角度：连接件尺寸、锁紧角度符合要求；金属件外观符合要求；金属漆膜耐腐蚀符合要求，金属镀层抗盐雾无锈点；三合一偏心连接件偏心体抗压强度≥320N；三合一偏心连接件预埋螺母抗拉强度≥730N；三合一偏心连接件中连接螺杆螺纹与预埋螺母的抗拉强度≥1000N；三合一偏心连接件中偏心体与连接螺杆的扭矩≥10N·m；中性盐雾试验≥290h，（镀）涂层对基体的保护等级≥9级，(镀)涂层本身的耐腐蚀等级≥9级；酸性盐雾、“干燥”和“湿润”条件下的循环加速腐蚀试验（方法A，≥12个循环）：外观无变化，保护评级(Rp)≥9级，外观评级(RA)≥9级。 | 张 | 3 | 1300
12 | 办公椅 | 常规 |  | 1、面料：阻燃网布，依据GB 18401-2010、GB/T 40263-2021、GB/T 27717-2011、GB/T 18414.1-2006 、GB/T 19976-2005、GB/T 20386-2006、GB 17927-2024 标准，甲醛含量未检出，pH值≤8，染色牢度-耐碱汗渍色牢度：沾色≥4级、变色≥4级；染色牢度-耐干摩擦色牢度≥3，可分解致癌芳香胺染料未检出，短链氯化石蜡未检出，无异味，富马酸二甲酯未检出，五氯苯酚未检出，邻苯基苯酚（OPP）未检出，阻燃性能：未出现任何阴燃和有焰燃烧现象。 2、海绵：阻燃海绵，依据GB/T10802-2023、GB/T9640-2008、QB/T2280-2016、GB/T6344-2008、GB/T6343-2009、GB17927-2024、GB/T37866-2019、GB8624-2012、GB6675.4-2014、QB/T2080-2018标准，电器、家具制品用泡沫塑料燃烧性能等级 B1级：单位面积热释放速率峰值≤250kW/㎡，平均燃烧时间≤15s，平均燃烧高度≤60mm；环境属性-苯类未检出，增塑剂未检出；可迁移元素（铅、汞）未检出；40%压陷硬度最大损失率≤20%；阻燃性能安全技术要求：阻燃Ⅰ级符合要求；软质聚氨酯泡沫塑料-密度≥40kg/m³；甲醛释放量≤0.015mg/㎡·h；外观（色泽、气孔、裂缝、污渍）均符合要求；回弹率≥50%，75%压缩永久变形≤3.5%，拉伸强度≥180kPa，断裂伸长率≥130%，撕裂强度≥4.5N/cm，干热老化后拉伸强度≥160kPa，湿热老化后拉伸强度≥160kPa。 3、扶手：塑料扶手，依据GB/T 32487-2016 、GB 28481-2012 、SN/T 3814-2014标准；塑料件外观检测合格；塑料件硬度≥HD63；邻苯二甲酸酯未检出；短链氯化石蜡未检出。 4、弓形脚：依据GB/T 10125-2021、GB/T 30789.1-2015、GB/T 30789.2-2014、GB/T 30789.3-2014、GB/T 30789.4-2015、GB/T 30789.5-2015标准；人造气氛腐蚀试验（盐雾试验）：铜加速乙酸盐雾（CASS）试验周期≥100h，起泡：起泡等级≤1（S1）、生锈：生锈等级≤Ri1、开裂：开裂等级≤1（S1）、剥落：剥落等级≤1（S1）。 | 把 | 20 | 290
13 | 文件柜 | 0.85*0.39*180 |  | 1、基材：冷轧钢板，依据GB/T11253-2019、QB/T3828-1999、QB/T3832-1999、GB/T24195-2009、GB/T3325-2024、GB/T6461-2002标准；外观性能：金属件-电镀件应无露底、毛刺、镀层脱落、锈蚀等，应无起泡、烧焦，无光泽(整体异色)、针孔、裂纹、斑点等；表面质量符合要求；下屈服强度≥280MPa，断后伸长率≥40%；化学成分符合要求；金相组织（脱碳层）：正面脱碳层深度≤2.0%，反面脱碳层深度≤2.0%；铜盐加速乙酸盐雾试验连续喷雾≥290h：(镀)涂层对基体的保护等级≥9级，(镀)涂层本身的耐腐蚀等级≥9级；酸性盐雾、“干燥”和“湿润”条件下的循环加速腐蚀试验（方法A，≥12个循环）：外观无变化，保护评级(Rp)≥9级，外观评级(RA)≥9级。 2、涂料：静电喷涂粉末，依据HG/T 2006-2022标准；外观：色泽均匀，无异物，呈松散粉末状；涂膜外观正常；干附着力≤1级；铅笔硬度(内聚破坏中擦伤)≥4H；耐冲击性(正向冲击)≥50cm，未观察到裂纹、皱纹及剥落现象；杯突试验≥10mm；弯曲试验≤4mm；耐磨性(750g/500r)≤20mg；耐盐雾性（中性盐雾）≥490h,划痕处单向腐蚀蔓延宽度1.0mm，未划线区无起泡、生锈、开裂、剥落等异常现象。 | 组 | 8 | 790
14 | 3门更衣柜 | 0.9*0.42*180 |  | 1、基材：冷轧钢板，依据GB/T11253-2019、QB/T3828-1999、QB/T3832-1999、GB/T24195-2009、GB/T3325-2024、GB/T6461-2002标准；外观性能：金属件-电镀件应无露底、毛刺、镀层脱落、锈蚀等，应无起泡、烧焦，无光泽(整体异色)、针孔、裂纹、斑点等；表面质量符合要求；下屈服强度≥280MPa，断后伸长率≥40%；化学成分符合要求；金相组织（脱碳层）：正面脱碳层深度≤2.0%，反面脱碳层深度≤2.0%；铜盐加速乙酸盐雾试验连续喷雾≥290h：(镀)涂层对基体的保护等级≥9级，(镀)涂层本身的耐腐蚀等级≥9级；酸性盐雾、“干燥”和“湿润”条件下的循环加速腐蚀试验（方法A，≥12个循环）：外观无变化，保护评级(Rp)≥9级，外观评级(RA)≥9级。 2、涂料：静电喷涂粉末，依据HG/T 2006-2022标准；外观：色泽均匀，无异物，呈松散粉末状；涂膜外观正常；干附着力≤1级；铅笔硬度(内聚破坏中擦伤)≥4H；耐冲击性(正向冲击)≥50cm，未观察到裂纹、皱纹及剥落现象；杯突试验≥10mm；弯曲试验≤4mm；耐磨性(750g/500r)≤20mg；耐盐雾性（中性盐雾）≥490h,划痕处单向腐蚀蔓延宽度1.0mm，未划线区无起泡、生锈、开裂、剥落等异常现象。 | 组 | 2 | 790
会议室
15 | 会议桌 | 4.0*1.6*760 |  | 1、基材：中密度纤维板，依据GB/T11718-2021、GB/T17657-2022、GB18580-2017、GB/T39600-2021、GB/T35601-2024、LY/T1926-2020、LY/T2230-2013、LY/T1985-2011、HJ571-2010、GB/T42898-2023标准，外观质量：无分层、鼓泡和碳化，无局部松软，无板边缺损，无油污斑点和异物，无压痕；密度≥0.70g/cm³；含水率≤10%；静曲强度≥30MPa，弹性模量≥3300MPa，内胶合强度≥0.80MPa，吸水厚度膨胀率≤5%，表面胶合强度≥1.50MPa；握螺钉力（板面≥1600N，板边≥900N）；甲醛释放量≤0.025mg/m³；总挥发性有机化合物(TVOC)的释放率≤0.10mg/㎡·h；五氯苯酚未检出；总半挥发性有机化合物(TSVOC)未检出。 2、面材：木皮，依据GB/T13010-2020、LY/T1985-2011、GB/T17657-2022标准；厚度≥0.8mm，单板含水率≤10%，甲醛释放量(干燥器法)≤0.2mg/L，五氯苯酚未检出，表面粗糙度符合要求。 3、封边：实木封边条，依据QB/T4463-2013标准，甲醛释放量≤0.1mg/L，出厂含水率≤10%。 4、胶粘剂：依据GB18583-2008、HJ2541-2016、GB33372-2020、GB/T21604-2022标准；游离甲醛≤0.05g/kg；苯≤0.02g/kg；甲苯+二甲苯≤0.02g/kg；总挥发性有机物≤10g/L；VOC 含量≤2g/L；卤代烃未检出；急性皮肤刺激性/腐蚀性试验：无刺激性。 5、油漆：依据GB18581-2020、JC/T 1074-2021、GB/T 23997-2009、GB/T 21604-2022、HJ/T 414-2007、GB/T 42898-2023标准；VOC含量≤20g/L；苯含量≤0.05%；卤代烃总和含量≤0.01%；总铅(Pb)含量未检出；乙二醇醚及醚酯总和含量未检出；可溶性重金属含量(限色漆、腻子和醇酸清漆)：镉(Cd)含量、镉(Cd)含量、汞(Hg)含量均未检出；耐冲击性：涂膜无脱落、无开裂；附着力(划格间距2mm)≤1级；耐磨性(750g/500r)≤0.050g；急性皮肤刺激性/腐蚀性试验：无刺激性；涂料中有害物质限量要求（甲苯+二甲苯+乙苯质量分数）未检出；甲醛净化效率≥90%；总半挥发性有机化合物(TSVOC)未检出。 6、三合一连接件：依据GB/T28203-2011、QB/T3826-1999、QB/T3832-1999、GB/T24195-2009、GB/T6461-2002标准；主要尺寸及角度：连接件尺寸、锁紧角度符合要求；金属件外观符合要求；金属漆膜耐腐蚀符合要求，金属镀层抗盐雾无锈点；三合一偏心连接件偏心体抗压强度≥320N；三合一偏心连接件预埋螺母抗拉强度≥730N；三合一偏心连接件中连接螺杆螺纹与预埋螺母的抗拉强度≥1000N；三合一偏心连接件中偏心体与连接螺杆的扭矩≥10N·m；中性盐雾试验≥290h，（镀）涂层对基体的保护等级≥9级，(镀)涂层本身的耐腐蚀等级≥9级；酸性盐雾、“干燥”和“湿润”条件下的循环加速腐蚀试验（方法A，≥12个循环）：外观无变化，保护评级(Rp)≥9级，外观评级(RA)≥9级。 | 米 | 4 | 1590
16 | 会议椅 | 常规 |  | 1、面料：阻燃网布，依据GB 18401-2010、GB/T 40263-2021、GB/T 27717-2011、GB/T 18414.1-2006 、GB/T 19976-2005、GB/T 20386-2006、GB 17927-2024 标准，甲醛含量未检出，pH值≤8，染色牢度-耐碱汗渍色牢度：沾色≥4级、变色≥4级；染色牢度-耐干摩擦色牢度≥3，可分解致癌芳香胺染料未检出，短链氯化石蜡未检出，无异味，富马酸二甲酯未检出，五氯苯酚未检出，邻苯基苯酚（OPP）未检出，阻燃性能：未出现任何阴燃和有焰燃烧现象。 2、海绵：阻燃海绵，依据GB/T10802-2023、GB/T9640-2008、QB/T2280-2016、GB/T6344-2008、GB/T6343-2009、GB17927-2024、GB/T37866-2019、GB8624-2012、GB6675.4-2014、QB/T2080-2018标准，电器、家具制品用泡沫塑料燃烧性能等级 B1级：单位面积热释放速率峰值≤250kW/㎡，平均燃烧时间≤15s，平均燃烧高度≤60mm；环境属性-苯类未检出，增塑剂未检出；可迁移元素（铅、汞）未检出；40%压陷硬度最大损失率≤20%；阻燃性能安全技术要求：阻燃Ⅰ级符合要求；软质聚氨酯泡沫塑料-密度≥40kg/m³；甲醛释放量≤0.015mg/㎡·h；外观（色泽、气孔、裂缝、污渍）均符合要求；回弹率≥50%，75%压缩永久变形≤3.5%，拉伸强度≥180kPa，断裂伸长率≥130%，撕裂强度≥4.5N/cm，干热老化后拉伸强度≥160kPa，湿热老化后拉伸强度≥160kPa。 3、扶手：塑料扶手，依据GB/T 32487-2016 、GB 28481-2012 、SN/T 3814-2014标准；塑料件外观检测合格；塑料件硬度≥HD63；邻苯二甲酸酯未检出；短链氯化石蜡未检出。 4、弓形脚：依据GB/T 10125-2021、GB/T 30789.1-2015、GB/T 30789.2-2014、GB/T 30789.3-2014、GB/T 30789.4-2015、GB/T 30789.5-2015标准；人造气氛腐蚀试验（盐雾试验）：铜加速乙酸盐雾（CASS）试验周期≥100h，起泡：起泡等级≤1（S1）、生锈：生锈等级≤Ri1、开裂：开裂等级≤1（S1）、剥落：剥落等级≤1（S1）。 | 把 | 12 | 290
17 | 条桌 | 1200*400*760 |  | 1、基材：中密度纤维板，依据GB/T11718-2021、GB/T17657-2022、GB18580-2017、GB/T39600-2021、GB/T35601-2024、LY/T1926-2020、LY/T2230-2013、LY/T1985-2011、HJ571-2010、GB/T42898-2023标准，外观质量：无分层、鼓泡和碳化，无局部松软，无板边缺损，无油污斑点和异物，无压痕；密度≥0.70g/cm³；含水率≤10%；静曲强度≥30MPa，弹性模量≥3300MPa，内胶合强度≥0.80MPa，吸水厚度膨胀率≤5%，表面胶合强度≥1.50MPa；握螺钉力（板面≥1600N，板边≥900N）；甲醛释放量≤0.025mg/m³；总挥发性有机化合物(TVOC)的释放率≤0.10mg/㎡·h；五氯苯酚未检出；总半挥发性有机化合物(TSVOC)未检出。 2、面材：木皮，依据GB/T13010-2020、LY/T1985-2011、GB/T17657-2022标准；厚度≥0.8mm，单板含水率≤10%，甲醛释放量(干燥器法)≤0.2mg/L，五氯苯酚未检出，表面粗糙度符合要求。 3、封边：实木封边条，依据QB/T4463-2013标准，甲醛释放量≤0.1mg/L，出厂含水率≤10%。 4、胶粘剂：依据GB18583-2008、HJ2541-2016、GB33372-2020、GB/T21604-2022标准；游离甲醛≤0.05g/kg；苯≤0.02g/kg；甲苯+二甲苯≤0.02g/kg；总挥发性有机物≤10g/L；VOC 含量≤2g/L；卤代烃未检出；急性皮肤刺激性/腐蚀性试验：无刺激性。 5、油漆：依据GB18581-2020、JC/T 1074-2021、GB/T 23997-2009、GB/T 21604-2022、HJ/T 414-2007、GB/T 42898-2023标准；VOC含量≤20g/L；苯含量≤0.05%；卤代烃总和含量≤0.01%；总铅(Pb)含量未检出；乙二醇醚及醚酯总和含量未检出；可溶性重金属含量(限色漆、腻子和醇酸清漆)：镉(Cd)含量、镉(Cd)含量、汞(Hg)含量均未检出；耐冲击性：涂膜无脱落、无开裂；附着力(划格间距2mm)≤1级；耐磨性(750g/500r)≤0.050g；急性皮肤刺激性/腐蚀性试验：无刺激性；涂料中有害物质限量要求（甲苯+二甲苯+乙苯质量分数）未检出；甲醛净化效率≥90%；总半挥发性有机化合物(TSVOC)未检出。 6、三合一连接件：依据GB/T28203-2011、QB/T3826-1999、QB/T3832-1999、GB/T24195-2009、GB/T6461-2002标准；主要尺寸及角度：连接件尺寸、锁紧角度符合要求；金属件外观符合要求；金属漆膜耐腐蚀符合要求，金属镀层抗盐雾无锈点；三合一偏心连接件偏心体抗压强度≥320N；三合一偏心连接件预埋螺母抗拉强度≥730N；三合一偏心连接件中连接螺杆螺纹与预埋螺母的抗拉强度≥1000N；三合一偏心连接件中偏心体与连接螺杆的扭矩≥10N·m；中性盐雾试验≥290h，（镀）涂层对基体的保护等级≥9级，(镀)涂层本身的耐腐蚀等级≥9级；酸性盐雾、“干燥”和“湿润”条件下的循环加速腐蚀试验（方法A，≥12个循环）：外观无变化，保护评级(Rp)≥9级，外观评级(RA)≥9级。 | 张 | 9 | 690
18 | 条桌椅 | 常规 |  | 1、面料：阻燃网布，依据GB 18401-2010、GB/T 40263-2021、GB/T 27717-2011、GB/T 18414.1-2006 、GB/T 19976-2005、GB/T 20386-2006、GB 17927-2024 标准，甲醛含量未检出，pH值≤8，染色牢度-耐碱汗渍色牢度：沾色≥4级、变色≥4级；染色牢度-耐干摩擦色牢度≥3，可分解致癌芳香胺染料未检出，短链氯化石蜡未检出，无异味，富马酸二甲酯未检出，五氯苯酚未检出，邻苯基苯酚（OPP）未检出，阻燃性能：未出现任何阴燃和有焰燃烧现象。 2、海绵：阻燃海绵，依据GB/T10802-2023、GB/T9640-2008、QB/T2280-2016、GB/T6344-2008、GB/T6343-2009、GB17927-2024、GB/T37866-2019、GB8624-2012、GB6675.4-2014、QB/T2080-2018标准，电器、家具制品用泡沫塑料燃烧性能等级 B1级：单位面积热释放速率峰值≤250kW/㎡，平均燃烧时间≤15s，平均燃烧高度≤60mm；环境属性-苯类未检出，增塑剂未检出；可迁移元素（铅、汞）未检出；40%压陷硬度最大损失率≤20%；阻燃性能安全技术要求：阻燃Ⅰ级符合要求；软质聚氨酯泡沫塑料-密度≥40kg/m³；甲醛释放量≤0.015mg/㎡·h；外观（色泽、气孔、裂缝、污渍）均符合要求；回弹率≥50%，75%压缩永久变形≤3.5%，拉伸强度≥180kPa，断裂伸长率≥130%，撕裂强度≥4.5N/cm，干热老化后拉伸强度≥160kPa，湿热老化后拉伸强度≥160kPa。 3、脚架：采用优质金属脚架，表面经静电喷涂粉末处理。 | 把 | 20 | 280
19 | 茶水柜 | 0.8*0.4*0.8 |  | 1、基材：中密度纤维板，依据GB/T11718-2021、GB/T17657-2022、GB18580-2017、GB/T39600-2021、GB/T35601-2024、LY/T1926-2020、LY/T2230-2013、LY/T1985-2011、HJ571-2010、GB/T42898-2023标准，外观质量：无分层、鼓泡和碳化，无局部松软，无板边缺损，无油污斑点和异物，无压痕；密度≥0.70g/cm³；含水率≤10%；静曲强度≥30MPa，弹性模量≥3300MPa，内胶合强度≥0.80MPa，吸水厚度膨胀率≤5%，表面胶合强度≥1.50MPa；握螺钉力（板面≥1600N，板边≥900N）；甲醛释放量≤0.025mg/m³；总挥发性有机化合物(TVOC)的释放率≤0.10mg/㎡·h；五氯苯酚未检出；总半挥发性有机化合物(TSVOC)未检出。 2、面材：木皮，依据GB/T13010-2020、LY/T1985-2011、GB/T17657-2022标准；厚度≥0.8mm，单板含水率≤10%，甲醛释放量(干燥器法)≤0.2mg/L，五氯苯酚未检出，表面粗糙度符合要求。 3、封边：实木封边条，依据QB/T4463-2013标准，甲醛释放量≤0.1mg/L，出厂含水率≤10%。 4、胶粘剂：依据GB18583-2008、HJ2541-2016、GB33372-2020、GB/T21604-2022标准；游离甲醛≤0.05g/kg；苯≤0.02g/kg；甲苯+二甲苯≤0.02g/kg；总挥发性有机物≤10g/L；VOC 含量≤2g/L；卤代烃未检出；急性皮肤刺激性/腐蚀性试验：无刺激性。 5、油漆：依据GB18581-2020、JC/T 1074-2021、GB/T 23997-2009、GB/T 21604-2022、HJ/T 414-2007、GB/T 42898-2023标准；VOC含量≤20g/L；苯含量≤0.05%；卤代烃总和含量≤0.01%；总铅(Pb)含量未检出；乙二醇醚及醚酯总和含量未检出；可溶性重金属含量(限色漆、腻子和醇酸清漆)：镉(Cd)含量、镉(Cd)含量、汞(Hg)含量均未检出；耐冲击性：涂膜无脱落、无开裂；附着力(划格间距2mm)≤1级；耐磨性(750g/500r)≤0.050g；急性皮肤刺激性/腐蚀性试验：无刺激性；涂料中有害物质限量要求（甲苯+二甲苯+乙苯质量分数）未检出；甲醛净化效率≥90%；总半挥发性有机化合物(TSVOC)未检出。 6、三合一连接件：依据GB/T28203-2011、QB/T3826-1999、QB/T3832-1999、GB/T24195-2009、GB/T6461-2002标准；主要尺寸及角度：连接件尺寸、锁紧角度符合要求；金属件外观符合要求；金属漆膜耐腐蚀符合要求，金属镀层抗盐雾无锈点；三合一偏心连接件偏心体抗压强度≥320N；三合一偏心连接件预埋螺母抗拉强度≥730N；三合一偏心连接件中连接螺杆螺纹与预埋螺母的抗拉强度≥1000N；三合一偏心连接件中偏心体与连接螺杆的扭矩≥10N·m；中性盐雾试验≥290h，（镀）涂层对基体的保护等级≥9级，(镀)涂层本身的耐腐蚀等级≥9级；酸性盐雾、“干燥”和“湿润”条件下的循环加速腐蚀试验（方法A，≥12个循环）：外观无变化，保护评级(Rp)≥9级，外观评级(RA)≥9级。 | 组 | 8 | 790
大厅
20 | 四人机场椅 | 常规 |  | 座板：采用1.0mm厚冷轧钢，表面经除油，除锈，磷化，酸洗后静电喷塑喷油处理横梁：采用1.0mm厚加强钢板折弯电焊成型，表面经除油，除锈，磷化，酸洗后静电喷塑喷油处理。扶手：采用1.2mm厚榄管，表面经除油，除锈，磷化，酸洗后静电喷塑喷油处理脚架：采用1.2mm厚冷轧钢板，表面经除油，除锈，磷化，酸洗后静电喷塑喷油处理富于韧性厚度适中，抗变形能力强，根据人体工程学原理设计，坐感舒适 | 组 | 3 | 980
21 | 吧台 |  |  | 人造石三面石材饰面 | 米 | 12 | 1590
合计：